## 수명
엑셀에 있는 데이터로 dashboard 만들어줘, 요구사항은 다음과 같음 - 부품사 -> 자재코드 -> 사용전압(V) 순으로 선택 가능하게끔 (예를 들어 태양유전 2203-007317에 5V 수명 데이터가 없을 경우, 아예 선택이 불가능하게끔 제외 (1.8V만 보이도록) - 1번 선택 이후 excel에 있는 데이터를 깔끔하게 정보표현 - '가속평가 기반, 수명산출결과' 와 부품사 간 동일한 자재코드 수명비교 그래프 추가 - 엑셀에 신규 데이터 추가 시 자동반영
MLCC 정보 | [13 empty] | 가속평가 기반, 수명산출결과
업데이트일자 | 자재코드 | 부품사 | 부품사코드 | Grade | 정격전압(V) | 정격용량(uF) | Size | 사용전압(V) | Bx수명 | Ea | n | 형상모수 | 척도모수 | 65℃ | 70℃ | 75℃ | 80℃ | 85℃ | 90℃ | 95℃ | 100℃ | 105℃ | 110℃ | 115℃ | 120℃ | 125℃
2026.06.04 | 2203-007317 | 태양유전 | A | X5R | 6.3 | 47 | 1005 | 1.8 | B0.1 | 4.4 | 3.3 | 6.5 | 234 | 1000 | 500 | 250 | 125 | 62.5 | 31.25 | 15.625 | 7.8125 | 3.90625 | 1.953125 | 0.9765625 | 0.48828125 | 0.244140625
2026.06.04 | 2203-008953 | 태양유전 | B | X5R | 4 | 4.7 | 1608 | 2 | B0.1 | 2.2 | 4.3 | 45.2 | 5634 | 2030 | 1015 | 507.5 | 253.75 | 126.875 | 63.4375 | 31.71875 | 15.859375 | 7.9296875 | 3.96484375 | 1.982421875 | 0.9912109375 | 0.4956055
2026.06.04 | 2203-010255 | 태양유전 | C | X6S | 10 | 10 | 1608 | 5 | B0.1 | 3.2 | 3.1 | 2.3 | 33 | 50202 | 25101 | 12550.5 | 6275.25 | 3137.625 | 1568.8125 | 784.40625 | 392.203125 | 196.1015625 | 98.05078125 | 49.02539 | 24.5127 | 12.25635
2026.06.04 | 2203-007317 | 삼성전기 | D | X5R | 6.3 | 47 | 1005 | 1.8 | B0.1 | 4.3 | 2.3 | 4.5 | 215 | 4005 | 2002.5 | 1001.25 | 500.625 | 250.3125 | 125.15625 | 62.578125 | 31.2890625 | 15.64453125 | 7.822265625 | 3.911133 | 1.955566 | 0.9777832
2026.06.04 | 2203-008953 | 삼성전기 | E | X5R | 4 | 4.7 | 1608 | 2 | B0.1 | 2.3 | 5.4 | 8.6 | 3434 | 502 | 251 | 125.5 | 62.75 | 31.375 | 15.6875 | 7.84375 | 3.921875 | 1.9609375 | 0.98046875 | 0.490234375 | 0.2451171875 | 0.1225586
2026.06.04 | 2203-010255 | 삼성전기 | F | X6S | 10 | 10 | 1608 | 5 | B0.1 | 2.5 | 3.4 | 44.6 | 4 | 60 | 30 | 15 | 7.5 | 3.75 | 1.875 | 0.9375 | 0.46875 | 0.234375 | 0.1171875 | 0.05859375 | 0.029296875 | 0.0146484375
2026.06.04 | 2203-007317 | 무라타 | G | X5R | 6.3 | 47 | 1005 | 1.8 | B0.1 | 6.4 | 6.4 | 77.6 | 3435 | 102 | 51 | 25.5 | 12.75 | 6.375 | 3.1875 | 1.59375 | 0.796875 | 0.3984375 | 0.19921875 | 0.099609375 | 0.0498046875 | 0.02490234375
2026.06.04 | 2203-008953 | 무라타 | H | X5R | 4 | 4.7 | 1608 | 2 | B0.1 | 3.2 | 3.2 | 2.4 | 243 | 235 | 117.5 | 58.75 | 29.375 | 14.6875 | 7.34375 | 3.671875 | 1.8359375 | 0.91796875 | 0.458984375 | 0.2294921875 | 0.1147461 | 0.05737305
2026.06.04 | 2203-010255 | 무라타 | I | X6S | 10 | 10 | 1608 | 5 | B0.1 | 4.3 | 1.2 | 32.1 | 34 | 532 | 266 | 133 | 66.5 | 33.25 | 16.625 | 8.3125 | 4.15625 | 2.078125 | 1.0390625 | 0.51953125 | 0.259765625 | 0.1298828125