## BDV
BDV dashboard 요구사항 1. 부품사 -> 자재코드 순으로 선택 가능하게끔 2. 1번 선택 이후 excel에 있는 데이터를 깔끔하게 정보표현 3. BDV 1ppm 전압과 정격전압과의 비교 (비율) 추가 (정격/1PPM 하한값 등) 4. 부품사 간 동일한 자재코드 BDV 비교 그래프 추가
[12 empty] | BDV 1ppm전압 |  |  | BDV 10ppm전압
MLCC 및 평가정보 | [9 empty] | BDV 평가결과 |  | Bx(0.0001) |  |  | Bx(0.001) |  |  | 정격/1ppm 하한값 | Outlier 제거여부
업데이트일자 | 부품사 | 자재코드 | 부품사코드 | Grade | 정격전압(V) | 정격용량(uF) | Size | BDV평가수량 | BDV평가온도 | BDV 결과 (Typ.) | 정격대비수준 | Lower | Typ. | Upper | Lower | Typ. | Upper
2026.06.04 | Supplier A | 2203-007317 | A8 | X5R | 6.3 | 47 | 1005 | 231 | 85 | 546 | 86.66667 | 2730 | 1092 | 827.2727 | 2102.1 | 840.84 | 637 | 433.3333 | Y
2026.06.04 | Supplier A | 2203-008953 | B8 | X5R | 4 | 4.7 | 1608 | 231 | 85 | 54 | 13.5 | 270 | 108 | 81.81818 | 207.9 | 83.16 | 63 | 67.5 | Y
2026.06.04 | Supplier A | 2203-010255 | C4 | X6S | 10 | 10 | 1608 | 231 | 85 | 251 | 25.1 | 1255 | 502 | 380.303 | 966.35 | 386.54 | 292.8333 | 125.5 | Y
2026.06.04 | Supplier B | 2203-007317 | D5 | X5R | 6.3 | 47 | 1005 | 231 | 85 | 555 | 88.09524 | 2775 | 1110 | 840.9091 | 2136.75 | 854.7 | 647.5 | 440.4762 | Y
2026.06.04 | Supplier B | 2203-008953 | E5 | X5R | 4 | 4.7 | 1608 | 231 | 85 | 52 | 13 | 260 | 104 | 78.78788 | 200.2 | 80.08 | 60.66667 | 65 | Y
2026.06.04 | Supplier B | 2203-010255 | F5 | X6S | 10 | 10 | 1608 | 231 | 85 | 218 | 21.8 | 1090 | 436 | 330.303 | 839.3 | 335.72 | 254.3333 | 109 | Y
2026.06.04 | Supplier C | 2203-007317 | G4 | X5R | 6.3 | 47 | 1005 | 231 | 85 | 431 | 68.4127 | 2155 | 862 | 653.0303 | 1659.35 | 663.74 | 502.8333 | 342.0635 | Y
2026.06.04 | Supplier C | 2203-008953 | B8 | X5R | 4 | 4.7 | 1608 | 231 | 85 | 59 | 14.75 | 295 | 118 | 89.39394 | 227.15 | 90.86 | 68.83333 | 73.75 | Y
2026.06.04 | Supplier C | 2203-003281 | H5 | X5R | 4 | 4.7 | 1608 | 231 | 85 | 243 | 60.75 | 1215 | 486 | 368.1818 | 935.55 | 374.22 | 283.5 | 303.75 | Y
2026.06.04 | Supplier C | 2203-010255 | I4 | X6S | 10 | 10 | 1608 | 231 | 85 | 211 | 21.1 | 1055 | 422 | 319.697 | 812.35 | 324.94 | 246.1667 | 105.5 | Y
2026.06.04 | Supplier A | 2203-008087 | A1 | X5R | 20 | 47 | 1005 | 231 | 85 | 235 | 11.75 | 1175 | 470 | 356.0606 | 904.75 | 361.9 | 274.1667 | 58.75 | Y
2026.06.04 | Supplier A | 2203-000699 | B1 | X5R | 10 | 4.7 | 1608 | 231 | 85 | 291 | 29.1 | 1455 | 582 | 440.9091 | 1120.35 | 448.14 | 339.5 | 145.5 | Y
2026.06.04 | Supplier A | 2203-010667 | C1 | X6S | 5 | 10 | 1608 | 231 | 85 | 255 | 51 | 1275 | 510 | 386.3636 | 981.75 | 392.7 | 297.5 | 255 | N
2026.08.11 | Supplier B | 2203-008087 | D2 | X5R | 20 | 47 | 1005 | 77*3 | 85 | 192 | 9.6 | 960 | 384 | 290.9091 | 739.2 | 295.68 | 224 | 48 | N
2026.08.11 | Supplier B | 2203-000699 | E2 | X5R | 10 | 4.7 | 1608 | 77*3 | 85 | 195 | 19.5 | 975 | 390 | 295.4545 | 750.75 | 300.3 | 227.5 | 97.5 | N
2026.08.11 | Supplier B | 2203-010667 | F2 | X6S | 5 | 10 | 1608 | 231 | 85 | 111 | 22.2 | 555 | 222 | 168.1818 | 427.35 | 170.94 | 129.5 | 111 | Y
2026.08.11 | Supplier C | 2203-008087 | G5 | X5R | 20 | 47 | 1005 | 231 | 95 | 99 | 4.95 | 495 | 198 | 150 | 381.15 | 152.46 | 115.5 | 24.75 | N
2026.08.11 | Supplier C | 2203-000699 | H5 | X5R | 10 | 4.7 | 1608 | 231 | 95 | 521 | 52.1 | 2605 | 1042 | 789.3939 | 2005.85 | 802.34 | 607.8333 | 260.5 | N
2026.08.11 | Supplier C | 2203-010667 | 5 | X6S | 5 | 10 | 1608 | 231 | 95 | 1080 | 216 | 5400 | 2160 | 1636.364 | 4158 | 1663.2 | 1260 | 1080 | N